## Ｐ-Ｑ图分析
压铸模具及压铸机P-Q2图计算分析 （仅供MEICC：铸造工艺设计赛使用） P-Q研究对象为压射高速填充阶段的合金液填充能力与充填流量的关系，关注的是压铸机与压铸模具的匹配情况，与慢压射、增压无关，能关注到铸件的表面情况，关注不到铸件的气孔、缩孔等情况。 P-Q图，是把压铸模具的铸件及浇注系统设计的数据与压铸机的性能参数数据分别形成曲线，在曲线的交点进行对接，关注对接点的参数。要满足铸件的充填条件，要求对接点要在充填时间及充填速度合适的工艺窗口范围内。
说明：此表格中底色是黄色的部分，都是需要自己填写的内容、其余都是自动计算得到的值。
压铸机及压铸模具可行性Ｐ-Ｑ2图计算分析
产品名称 |  |  | 设 计 |  |  | 档案编号
产品图号 |  |  | 审 核 |  |  | 备 注
客户名称 | 铸造工艺设计赛 |  | 日 期
铸件数据: |  |  | 压铸机数据:（压铸机厂家： |  |  | 合金数据:
测算单腔铸件重量 g | 1000 |  | 压铸机型号（吨位） | 400 | t | 合金材料名称牌号 | ADC12
测算单腔溢流重量 g | 200 |  | 名义冲头直径 | 70 | mm | 合金材料固体密度 | 2.65 | g/cm3
单腔充填重量 g | 1200 |  | 高速压射缸直径 | 115 | mm | 合金液体密度 | 2.55 | g/cm3
测算浇注系统总重量 g | 600 |  | 名义快压蓄能器压力 | 150 | kg/cm2 | 最小流动温度 | 570 | ℃
型腔数量（一模几件） | 1 |  | 名义最大充型压力 | 404.8469 | kg/cm2 | 浇注系统流量系数 | 0.5 | 0.4～0.6
填充总重量 g | 1200 |  | 名义最大高速压射速度 | 5 | m/sec | 模具型腔材料 | H13 | P20/H13
填充总体积 cm3 | 470.5882 |  | 名义最大充型流量 | 19.24226 | L/sec
浇注重量 g | 1800 |  | 高速压射缸最大增压压力 | 145 | kg/cm2
浇注体积 cm3 | 705.8824 |  | 压室长度(含浇口套) | 350 | mm
铸件主体壁厚 mm | 3 |  | 名义冲头截面积 | 38.48451 | cm2
铸件最小壁厚 mm | 2 |  | 高速压射活塞截面积 | 103.8689 | cm2
浇注温度 ℃ | 660 |  | 计算最大冲头直径 | 101.3742 | mm | 计算最小充填压力 | 120.707 | g/cm3
所需增压时的压射比压 MPa （即铸造压力，根据铸件壁厚等选定） | 80 |  | 计算最小冲头直径 | 68.34645 | mm | 计算最大充填压力 | 265.5555 | g/cm3
|  |  | 实际设定冲头直径 | 70 | mm
实际选用的模具数据： |  |  | 设定冲头面积 | 38.48451 | cm2
经验计算的内浇口面积 | 262.5744 | mm2 | 设定快压蓄能器压力 | 140 | kg/cm2
模具温度 | 220 | ℃ | 设定最大充型压力 | 377.8571 | kg/cm2
单腔内浇口厚度 | 1.8 | mm | 所需高速缸增压后压力 | 290.9544 | kg/cm2
单腔内浇口宽度 | 130 | mm | 压射室充满度 | 52.40567 | %
内浇口流动角（与铸件边沿垂直方向的夹角度数） | 0 | 度数 degrees | 高速压射行程 | 132.2799 | mm
内浇口总截面积（实际） | 234 | mm2 | 高速压射起点 | 196.7201 | mm
内浇口截面积（有效） | 234 | mm2 | 慢压射最高速度 慢速匀加速后的最高速度 | 0.428879 | m/sec
浇口系数 | 1.775417 |  | 慢压射加速度 | 0.8574029 | m/sec2
模具设计界限冲头速度 （模具内浇口大小限制，能达到的最大压射速度） | 9.387076 | m/sec | 恒定慢压射速度 只用一个慢速度 | 0.1117555 | m/sec
|  |  | 设定空压射充型流量 | 9.294892 | L/sec
型腔填充数据： |  |  | 设定空压射冲头速度 | 2.415229 | m/sec
最大期望内浇口充填速度 | 43.33333 | m/sec | 设定高速压射速度 压铸机最高速度的百分数 | 50 | % of max
最小期望内浇口充填速度 | 26 | m/sec | 设定高速压射速度 | 2.5 | m/sec
最大期望内浇口充填时间 | 78.75 | msec
件最小壁厚需要的充填时间 | 35 | msec
最小期望充内浇口填时间 | 26.25 | msec
最大期望填充流量 | 17.92717 | L/sec
最小期望填充流量 | 5.975724 | L/sec
最大期望充填压力 | 9.576667 | MPa
最小期望充填压力 | 3.4476 | MPa
工作点充填速度（内浇口） | 39.30544 | m/sec | [7 empty] | P-Q数据表
工作点充填时间（内浇口） | 51.16495 | msec | [6 empty] | Q1 | P（压铸机） | P(设备设定) | 允许最大压力 | 允许最小压力 | 允许最大流量 | 允许最小流量 | Q2 | 工艺压力 | Q3 | Q4
工作点充填流量（内浇口） | 9.197473 | L/sec | [6 empty] | 0 | 404.8469 | 377.8571 | 9.576667 | 3.4476 | 17.92717 | 5.975724 | 0 | 0 | 0 | 0
工作点充填压力（内浇口） | 7.87908 | MPa | [6 empty] | 0.3848451 | 404.685 | 377.2094 | 9.576667 | 3.4476 | 17.92717 | 5.975724 | 1.318579 | 0.1619388 | 0.4481793 | 0.2394167
工作点压射速度（冲头） | 2.389916 | m/sec | [6 empty] | 0.7696902 | 404.1992 | 375.2661 | 9.576667 | 3.4476 | 17.92717 | 5.975724 | 2.637158 | 0.6477551 | 0.8963585 | 0.4788333
[9 empty] | 1.154535 | 403.3895 | 372.0273 | 9.576667 | 3.4476 | 17.92717 | 5.975724 | 3.955737 | 1.457449 | 1.344538 | 0.71825
投影面积 | 铸件投影面积(cm²) | 200 | [6 empty] | 1.53938 | 402.2559 | 367.4931 | 9.576667 | 3.4476 | 17.92717 | 5.975724 | 5.274316 | 2.59102 | 1.792717 | 0.9576667
| 浇注系统投影面积(cm²) | 80 | [6 empty] | 1.924226 | 400.7985 | 361.6633 | 9.576667 | 3.4476 | 17.92717 | 5.975724 | 6.592896 | 4.048469 | 2.240896 | 1.197083
| 溢流槽投影面积(cm²) | 30 | [6 empty] | 2.309071 | 399.0171 | 354.538 | 9.576667 | 3.4476 | 17.92717 | 5.975724 | 7.911475 | 5.829796 | 2.689076 | 1.4365
| 滑块1端面积(cm²) | 20 | [6 empty] | 2.693916 | 396.9119 | 346.1171 | 9.576667 | 3.4476 | 17.92717 | 5.975724 | 9.230054 | 7.935 | 3.137255 | 1.675917
| 滑块2端面积(cm²) | 0 | [6 empty] | 3.078761 | 394.4829 | 336.4008 | 9.576667 | 3.4476 | 17.92717 | 5.975724 | 10.54863 | 10.36408 | 3.585434 | 1.915333
| 滑块3端面积(cm²) | 0 | [6 empty] | 3.463606 | 391.7299 | 325.389 | 9.576667 | 3.4476 | 17.92717 | 5.975724 | 11.86721 | 13.11704 | 4.033613 | 2.15475
| 滑块4端面积(cm²) | 0 | [6 empty] | 3.848451 | 388.6531 | 313.0816 | 9.576667 | 3.4476 | 17.92717 | 5.975724 | 13.18579 | 16.19388 | 4.481793 | 2.394167
| 合计投影面积 | 305 | [6 empty] | 4.233296 | 385.2523 | 299.4788 | 9.576667 | 3.4476 | 17.92717 | 5.975724 | 14.50437 | 19.59459 | 4.929972 | 2.633583
锁模力，打料力计算 | 高速缸增压压力(Mpa) | 29.64083 | [6 empty] | 4.618141 | 381.5278 | 284.5804 | 9.576667 | 3.4476 | 17.92717 | 5.975724 | 15.82295 | 23.31918 | 5.378151 | 2.873
| 合（锁）模力(吨) | 305 | [6 empty] | 5.002986 | 377.4793 | 268.3865 | 9.576667 | 3.4476 | 17.92717 | 5.975724 | 17.14153 | 27.36765 | 5.826331 | 3.112417
可行性评估数据: | [8 empty] | 5.387831 | 373.1069 | 250.8971 | 9.576667 | 3.4476 | 17.92717 | 5.975724 | 18.46011 | 31.74 | 6.27451 | 3.351833
浇口面积是否满足工艺？ | YES | YES/NO | [6 empty] | 5.772677 | 368.4107 | 232.1122 | 9.576667 | 3.4476 | 17.92717 | 5.975724 | 19.77869 | 36.43622 | 6.722689 | 3.59125
压射功率： | 72.46763 | kW | [6 empty] | 6.157522 | 363.3906 | 212.0318 | 9.576667 | 3.4476 | 17.92717 | 5.975724 | 21.09727 | 41.45633 | 7.170868 | 3.830667
最大功率： | 1352.174 | kW | [6 empty] | 6.542367 | 358.0466 | 190.6559 | 9.576667 | 3.4476 | 17.92717 | 5.975724 | 22.41585 | 46.80031 | 7.619048 | 4.070083
已用功率百分比 | 5.35934 | % | [6 empty] | 6.927212 | 352.3788 | 167.9845 | 9.576667 | 3.4476 | 17.92717 | 5.975724 | 23.73442 | 52.46816 | 8.067227 | 4.3095
所需增压比压（铸造压力） | 80 | MPa | [6 empty] | 7.312057 | 346.387 | 144.0176 | 9.576667 | 3.4476 | 17.92717 | 5.975724 | 25.053 | 58.4599 | 8.515406 | 4.548917
设备最大增压比压（铸造压力 | 1092.674 | kg/cm2 | [6 empty] | 7.696902 | 340.0714 | 118.7551 | 9.576667 | 3.4476 | 17.92717 | 5.975724 | 26.37158 | 64.77551 | 8.963585 | 4.788333
增压压力是否满足 | YES | YES/NO | [6 empty] | 8.081747 | 333.4319 | 92.19714 | 9.576667 | 3.4476 | 17.92717 | 5.975724 | 27.69016 | 71.415 | 9.411765 | 5.02775
充型流量是否满足 | YES | YES/NO | [6 empty] | 8.466592 | 326.4686 | 64.34367 | 9.576667 | 3.4476 | 17.92717 | 5.975724 | 29.00874 | 78.37837 | 9.859944 | 5.267167
充型压力是否满足 | YES | YES/NO | [6 empty] | 8.851437 | 319.1813 | 35.19469 | 9.576667 | 3.4476 | 17.92717 | 5.975724 | 30.32732 | 85.66561 | 10.30812 | 5.506583
设备设定是否满足工艺 | YES | YES/NO | [6 empty] | 9.236282 | 311.5702 | 4.750204 | 9.576667 | 3.4476 | 17.92717 | 5.975724 | 31.6459 | 93.27673 | 10.7563 | 5.746
[9 empty] | 9.621128 | 303.6352 | -26.9898 | 9.576667 | 3.4476 | 17.92717 | 5.975724 | 32.96448 | 101.2117 | 11.20448 | 5.985417
[9 empty] | 10.00597 | 295.3763 | -60.02531 | 9.576667 | 3.4476 | 17.92717 | 5.975724 | 34.28306 | 109.4706 | 11.65266 | 6.224833
备注： |  | 黄色框内数据需用户根据参考数据输入 |  |  |  | 出现红框色表明数据不符合要求，需调整 |  |  | 10.39082 | 286.7936 | -94.35633 | 9.576667 | 3.4476 | 17.92717 | 5.975724 | 35.60164 | 118.0534 | 12.10084 | 6.46425
[9 empty] | 10.77566 | 277.8869 | -129.9829 | 9.576667 | 3.4476 | 17.92717 | 5.975724 | 36.92022 | 126.96 | 12.54902 | 6.703667
|  | 出现绿色框表明数据基本符合要求 | [6 empty] | 11.16051 | 268.6564 | -166.9049 | 9.576667 | 3.4476 | 17.92717 | 5.975724 | 38.23879 | 136.1905 | 12.9972 | 6.943083
[9 empty] | 11.54535 | 259.102 | -205.1224 | 9.576667 | 3.4476 | 17.92717 | 5.975724 | 39.55737 | 145.7449 | 13.44538 | 7.1825
[9 empty] | 11.9302 | 249.2238 | -244.6355 | 9.576667 | 3.4476 | 17.92717 | 5.975724 | 40.87595 | 155.6232 | 13.89356 | 7.421917
[9 empty] | 12.31504 | 239.0216 | -285.4441 | 9.576667 | 3.4476 | 17.92717 | 5.975724 | 42.19453 | 165.8253 | 14.34174 | 7.661333
[9 empty] | 12.69989 | 228.4956 | -327.5482 | 9.576667 | 3.4476 | 17.92717 | 5.975724 | 43.51311 | 176.3513 | 14.78992 | 7.90075
[9 empty] | 13.08473 | 217.6457 | -370.9478 | 9.576667 | 3.4476 | 17.92717 | 5.975724 | 44.83169 | 187.2012 | 15.2381 | 8.140167
[9 empty] | 13.46958 | 206.4719 | -415.6429 | 9.576667 | 3.4476 | 17.92717 | 5.975724 | 46.15027 | 198.375 | 15.68627 | 8.379583
[9 empty] | 13.85442 | 194.9743 | -461.6335 | 9.576667 | 3.4476 | 17.92717 | 5.975724 | 47.46885 | 209.8727 | 16.13445 | 8.619
[9 empty] | 14.23927 | 183.1528 | -508.9196 | 9.576667 | 3.4476 | 17.92717 | 5.975724 | 48.78743 | 221.6942 | 16.58263 | 8.858417
表5-3 根据壁厚选择内浇口速度 | [8 empty] | 14.62411 | 171.0073 | -557.5012 | 9.576667 | 3.4476 | 17.92717 | 5.975724 | 50.10601 | 233.8396 | 17.03081 | 9.097833
铸件平均壁厚 d mm | 内浇口速度 v m/s | [7 empty] | 15.00896 | 158.5381 | -607.3784 | 9.576667 | 3.4476 | 17.92717 | 5.975724 | 51.42459 | 246.3089 | 17.47899 | 9.33725
1 | 46～55 | [7 empty] | 15.3938 | 145.7449 | -658.551 | 9.576667 | 3.4476 | 17.92717 | 5.975724 | 52.74316 | 259.102 | 17.92717 | 9.576667
1.5 | 44～53 | [7 empty] | 15.77865 | 132.6279 | -711.0192 | 9.576667 | 3.4476 | 17.92717 | 5.975724 | 54.06174 | 272.2191 | 18.37535 | 9.816083
2 | 42～50 | [7 empty] | 16.16349 | 119.1869 | -764.7829 | 9.576667 | 3.4476 | 17.92717 | 5.975724 | 55.38032 | 285.66 | 18.82353 | 10.0555
2.5 | 40～48 | [7 empty] | 16.54834 | 105.4221 | -819.842 | 9.576667 | 3.4476 | 17.92717 | 5.975724 | 56.6989 | 299.4248 | 19.27171 | 10.29492
3 | 38～46 | [7 empty] | 16.93318 | 91.33347 | -876.1967 | 9.576667 | 3.4476 | 17.92717 | 5.975724 | 58.01748 | 313.5135 | 19.71989 | 10.53433
3.5 | 36～44 | [7 empty] | 17.31803 | 76.92092 | -933.8469 | 9.576667 | 3.4476 | 17.92717 | 5.975724 | 59.33606 | 327.926 | 20.16807 | 10.77375
4.5 | 34～42 | [7 empty] | 17.70287 | 62.18449 | -992.7927 | 9.576667 | 3.4476 | 17.92717 | 5.975724 | 60.65464 | 342.6624 | 20.61625 | 11.01317
5 | 32～40 | [7 empty] | 18.08772 | 47.12418 | -1053.034 | 9.576667 | 3.4476 | 17.92717 | 5.975724 | 61.97322 | 357.7228 | 21.06443 | 11.25258
5.5 | 30～37 | [7 empty] | 18.47256 | 31.74 | -1114.571 | 9.576667 | 3.4476 | 17.92717 | 5.975724 | 63.2918 | 373.1069 | 21.51261 | 11.492
6 | 28～35 | [7 empty] | 18.85741 | 16.03194 | -1177.403 | 9.576667 | 3.4476 | 17.92717 | 5.975724 | 64.61038 | 388.815 | 21.96078 | 11.73142
6.5 | 26～33 | [7 empty] | 19.24226 | 5.684342e-13 | -1241.531 | 9.576667 | 3.4476 | 17.92717 | 5.975724 | 65.92896 | 404.8469 | 22.40896 | 11.97083
7 | 24～30
表5-5 填充时间的选择范围
铸件壁厚 d mm | 充填时间 t sec
1 | 0.010～0.022
1.5 | 0.015～0.032
2 | 0.022～0.045
2.5 | 0.027～0.058
3 | 0.032～0.072
3.5 | 0.038～0.088
4 | 0.045～0.105
4.5 | 0.052～0.122
5 | 0.060～0.140
6 | 0.070～0.160
7 | 0.086～0.220
8 | 0.096～0.260
9 | 0.108～0.300
10 | 0.120～0.350
内浇口速度和充填时间选用推荐值（刘遵建）
铸件平均壁厚mm ±0.25 | 内浇口速度m/s | 充填时间 sec | 充填时间最小值
～0.8 | 50～60 | 0.08～0.012 | 0.005
1 | 46～55 | 0.010～0.014 | 0.008
1.5 | 44～53 | 0.014～0.020 | 0.01
2 | 42～50 | 0.018～0.026 | 0.012
2.5 | 40～48 | 0.022～0.032 | 0.014
3 | 38～46 | 0.028～0.040 | 0.016
3.5 | 36～44 | 0.034～0.050 | 0.019
4 | 34～44 | 0.038～0.055 | 0.022
5 | 34～42 | 0.042～0.060 | 0.028
6 | 32～40 | 0.048～0.072 | 0.032
8 | 30～37 | 0.056～0.084 | 0.04
10 | 26～34 | 0.062～0.090 | 0.048
12 | 24～30 | 0.078～0.096 | 0.055
说明：如果采用超高速压铸工艺，内浇口速度可以达到60～90m/s。
内浇口速度的经验值
德国铸造手册中推荐值
初选基本参数 + 加权参数 = 选定参数
Note on E19: liu: 是该压铸机推荐的，比较适合的压射冲头直径。例如400吨压铸机，可以使用的冲头直径是60、70、80，其中70的直径是压铸机设计时性能最匹配的直径。
Note on E20: liu: 是压铸机的高速压射缸直径，由压铸机制造公司提供，或在压铸机说明书中查得。
Note on H20: liu: 一般铝合金按2.4～2.55，锌合金按5.8～6.1，镁合金按1.78～1.81
Note on E21: liu: 是压铸机设计的最大快压射蓄能器压力
Note on H21: liu: 最小流动温度，是合金液在50%半固态时的温度。
Note on E22: liu: 是压铸机设计的，高速压射时冲头推动合金液的最大充型压力。也称为高速压射比压。
Note on H22: liu: 选择范围是0.4～0.6，根据浇注系统的阻力大小选用，阻力较大时选较小的值。
Note on E23: liu: 是压铸机设计的最大冲头速度。是压铸机空压射时的最大压射速度，实际压铸时的速度是要小一些。
Note on E29: liu: 25%充满度时计算的最大充头直径mm
Note on E30: liu: 55%充满度时计算的最小充头直径mm
Note on B33: liu: 是以上铸件数据所计算得到的理论内浇口面积
Note on B40: liu: 浇口系数，是内浇口的截面积与内浇口周长一半的比值。是用来考虑内浇口是否容易快速凝固。
Note on B41: liu: 模具、压铸机可以达到的最大界限冲头速度（V界限）。模具内浇口的大小，会限制冲头速度的大小。 V界限＝k（S内÷S冲）P冲1/2 式中：S内、S冲—内浇口及冲头的截面积，cm2；P冲—高速压射充填时冲头压铸合金液的压射比压，Kg/cm2；k—合金液阻力系数，铝合金为550、镁合金为660、锌合金为344，密度越大阻力越大。 模具设计时需矫验： V界限 ＞ V冲
Note on C44: zunjian.liu: 这里的5个速度和时间的期望值，自己可以根据压铸件工艺的需要，单独填写。比如使用超高速压铸，充填速度可以更高，充填时间可以更短。
Note on F44: liuzunjian: 名义最大高速压射速度的百分之多少。 例如：65
Note on B53: liu: 工作点是指机床线与模具线的交点，工作点的参数就是需要计算得到的参数。
Note on C62: liuzunjian: 滑块在抽出方向的投影面积。 这里把滑块投影面积的一半，计入分型面的投影面积。
Note on C67: liuzunjian: 增压蓄能器增压后施加给高速压射缸的油压力，推动冲头补缩运动。 是压铸在高速压射结束，又使用增压压射，高速压射缸的压力表显示的压力值。
Note on C68: liuzunjian: 是此铸件压铸生产需要的压铸机合模力的大小，也就是压铸机吨位的大小。

## 压铸机、合金参考资料
PRESSURE DIE CASTING DIE CULATIONS 压铸模具P-Q2图计算用参数
压铸机数据
压铸合金参数
| 机器数据 |  | 热室或冷室压室 | 高速压射缸直径 | 快压蓄能器压力 | 高速压射缸最大充填压力 | 增压后高速压射缸最大压力 | 最大冲头速度 | 压室压射长度 | 冲头压射行程 | 冲头直径 | 铸造面积 | 压射力（增压） | 铸造压力 | 系统工作压力 | 低速速度 | 最大浇注重量（Al） | 最大锁模力 | 格林柱数量 | 格林柱直径 | 格林柱水平间距 | 格林柱垂直间距 | 压力冲击系数 | 压室位置（中心向下） | 动模座板行程 | 压铸模厚度 | 冲头跟出行程距离 | 顶出力 | 合金数据代号 | 名称 | 成分代号 | 液体密度 | 固体密度 | 最低流动温度
| 设备代号 | 吨位及说明 |  | mm | MPa | kg/cm2 | kg/cm2 | m/s | mm | mm | mm | cm2 | kN | MPa | MPa | m/s | kg | tonnes | 个 | mm | mm | mm | MPa*sec/m | mm | mm | mm | mm | kN |  |  |  | g/cm3 | g/cm3 | Deg.C
| 力劲 | 130T | 卧式冷室 | 90 | 14 | 145 | 346 | 8 | 230 | 320 | 40/50/60 | 129 | 220 | 112 | 14 | [5 empty] | 429 | 429 |  |  |  |  | 115
| 力劲 | 160T | 卧式冷室 | 100 | 14 | 145 | 345 | 8 | 235 | 340 | 40/50/60 | 116 | 270 | 137 | 14 | [5 empty] | 460 | 460 |  |  |  |  | 135
| 力劲 | 200T | 卧式冷室 | 100 | 14 | 145 | 345 | 8 | 257 | 370 | 50/60/70 | 209 | 270 | 95 | 14 | [5 empty] | 510 | 510 |  |  |  |  | 140
| 力劲 | 280T | 卧式冷室 | 110 | 14 | 145 | 348 | 8 | 290 | 400 | 50/60/70 | 239 | 330 | 116 | 14 | [5 empty] | 560 | 560 |  |  |  |  | 140
| 力劲 | 400T | 卧式冷室 | 120 | 14 | 145 |  | 8 | 354 | 500 | 60/70/80 | 490 | 410 | 106 | 14 |  | 4.7 | 400 | 4 | 130 | 669 | 669 |  |  | 550 | 300-700 | 200
| 力劲 | 630T | 卧式冷室 | 140 | 14 | 153 |  | 8 | 510 | 600 | 70/80/90 | 655 | 590 | 117 | 14 |  | 7.2 | 630 | 4 | 160 | 750 | 750 |  |  | 650 | 350-850 | 250
| 力劲 | 800T | 卧式冷室 | 150 | 14 | 135 |  | 8 | 483 | 760 | 80/90/100 | 940 | 680 | 106 | 14 |  | 11.2 | 800 | 4 | 180 | 910 | 910 |  |  | 760 | 400-950 | 295
| 力劲 | 900T | 卧式冷室 | 160 | 14 | 154 |  | 8 | 483 | 760 | 80/90/100 | 1187 | 775 | 98 | 14 |  | 13.9 | 900 | 4 | 190 | 930 | 930 |  |  | 800 | 400-1000 | 300
| 力劲 | 1000C | 卧式冷室 | 180 | 16 | 152 |  | 8 | 483 |  | 90/100/110 | 1142 | 970 |  | 16 |  | 16.7 | 1000 | 4 | 210 | 890 | 910 |  |  | 750 | 400-900 | 300
| 力劲 | 1000T | 卧式冷室 | 170 | 16 | 136 |  | 8 | 525 |  | 90/100/110 | 1305 | 865 |  | 16 |  | 16.9 | 1000 | 4 | 200 | 1030 | 1030 |  |  | 880 | 450-1150 | 300
| 力劲 | 1250T | 卧式冷室 | 200 | 16 | 137 |  | 8 | 590 |  | 90/100/110 | 1785 | 1075 |  | 16 |  | 25.4 | 1250 | 4 | 230 | 1100 | 1100 |  |  | 1000 | 450-1180 | 320
| 力劲 | 1600T | 卧式冷室 | 210 | 16 | 137 |  | 8 | 600 |  | 100/110/120 | 2190 | 1285 |  | 16 |  | 32 | 1600 | 4 | 250 | 1180 | 1180 |  |  | 1200 | 500-1400 | 360
横浇道
浇口套
压射室
外浇口
分流锥
压射冲头
直浇道
压射室长度
浇口套长度
压射室有效长度（压铸工艺需选定的参数）
分流锥长度

## 学习资料
Ｐ－Ｑ图学习资料集
每个模具P-Q2图计算，需要提供的参数项目 1.估算单腔铸件重量 2.估算单腔溢流重量 3.浇注系统总重量 4.铸件主体壁厚 5.铸件最小壁厚 6.选用铸造压力 7.单腔内浇口厚度 8.单腔内浇口宽度 9.压铸机型号（吨位） 10.压铸机名义冲头直径 11.压铸机高速压射缸直径 12.压铸机名义快压蓄能器压力 13.压铸机冲头最大空压射速度 14.压铸机最大增压压力 15.压室有效长度(含浇口套长度，是空压射的最大运行长度) 16.铸件投影面积(cm²) 17.浇注系统投影面积(cm²) 18.溢流槽投影面积(cm²) 19.各滑块端面型腔总投影积(cm²)
压铸生产中P-Q2图工艺窗口边界条件的计算（摘录） 在计算这个工艺窗口的参数之前 ，首先要明确的是 ： 1)工艺窗口的参数是指构成工艺窗的最短填充时问、允许最长填充时间、允许的最小充填速度、设备能达到的最大充填速度 四个参数 。 2)在 P—Q2 中的工艺窗的数值是 由特定的压铸 模具安放在特定的压铸机上，调整 了特定的工艺参数的前提下形成的这个压铸系统本身固有的特性。 3)在组成工艺窗的四条线中 ，最短填充时间是 由选定的工艺参数后模具线和设备线的交点的数值来决定的 ；是无法进行超预期选择的，除非更改工艺参数 ，鉴于最短填充时间的计算比较简单 ，不 涉及到其它繁琐的因素，在此不做过多的赘述。
内浇口截面及合模力的计算 借用P-Q2图，使用以下方法设计和校验模具的设计参数： 1、按铸件的平均壁厚和最小壁厚，并考虑铸件质量要求，分别选择两个充填时间，选择两个内浇口速度，计算出两个大小不同的内浇口截面积，这就是内浇口截面积的大小范围。在考虑铸件的质量情况，如果薄壁难以成形，就选较大的内浇口截面积，否则，选用较小的内浇口截面积。 2、按铸件的平均壁厚和最小壁厚，并考虑铸件质量要求，自己选择内浇口充填时间的范围，选择内浇口充填速度的范围，这就是P-Q2图的工艺窗口范围。 3、按壁厚、复杂程度及质量要求选择铸造压力的基本大小和范围。 4、要考虑选用的铸造压力、该压铸机常用的高速压射速度、合金液在压射室的充满度大小，计算并选择压射室的直径。 5、按内浇口面积、冲头面积及充头推动合金液的压力选择内浇口的面积，并按冲头限制速度校验内浇口的面积。 4、用分型面的投影面积和铸造压力及安全系数计算合模力。
1 最大充填速度 考虑 到压铸模具与压铸机的匹配性 ，此处定义的最大充填速度是指压铸机输出功率最大时，该压铸系统所能够达到的最大充填速度；可以把这个充填速度作为工艺窗的一条指标线，此时设备功率得到有效的利用，此时系统最大充填速度计算公式为[1]: 式中：Wamax 一最大充填速度，m／s；μ一流出系数，取 0.5～0.8；ρ —金属液密度，kg／m ；P—储能器压力，Pa；D—压射缸直径，mm； d0一冲头直径，mm；W0—冲头速度，m／s；Wotmax—最大空压射速度，m／s．在实际的应用当中，人们发现：在生产铝合金压铸件时，当充填速度超过60m／s时，很容易出现粘模拉伤等质量问题，因此，在计算的最大充填速度大于 60m／s时，一般以60m／s作为工艺窗的最大充填速度为宜。
高速压射界限速度 使用某模具，压铸机有一个可以达到的最大界限冲头压射速度（V界限）。模具内浇口的大小，会限制冲头速度的大小。 V界限＝k（S内÷S冲）P冲1/2 式中：S内、S冲—内浇口及冲头的截面积，cm2；P冲—高速压射充填时冲头压铸合金液的压射比压，Kg/cm2；k—合金液阻力系数，铝合金为550、镁合金为660、锌合金为344，密度越大阻力越大。 模具设计时需矫验，界限速度要大于所选定的压射速度： V界限 ＞ V冲
2 允许最长填充时间的计算 所谓允许最长填充时间，就是指 由压铸模具和压铸机所组成 的压铸系统，在选定的工艺参数条件下 ，系统所允许的最长的填充时间，超 出了这个时间，生产的铸件质量就可能会出问题，它的计算公式为 ： 式中：T —压铸件允许的最长填充时间，ms；k —系数，与所用的模具材料有关，常用模具钢 H13的值为0.0346；X —压铸件平均壁厚，mm；Ti — 金属液温度，℃；Tl一金属液最低流动温度，℃；S—目标固体百分率，％；z一固体系数，％；Td—模具温度，℃． 公式(2)中，容许固体百分系数。s确定铸件在型腔浇注时可容许的合金固化量。当金属液流经相对冷模时，它会损失对模具的热量。首先快速损失金属液的过热(即保持温度高于液相线的热量)然后潜热(即保持金属为液体状的热量)开始流人模具，当潜热从金属液中流出时，一些金属液固化。固化的部分是浮在液体上的小颗粒。系数“Js”为型腔 浇注时固化金属液量的百分比数 。 一般来说，固化百分比(10～15)越小，表面光洁度和表面重现精度就越好。较大固化百分比(至 50)会导致较小的内孔隙度。厚铸件非常适合使用大百分比系数，但薄铸件通常采用“S”较小数值的效果较好。(铸件越薄，其加强的作用就越小，而铸件的收缩量就越均匀 )。 壁厚X 在式中是一个重要的系数。虽然压铸件的壁厚很少完全一致 ，但通常是几乎所有地方的壁厚是相同的，有个别部位比较薄，个别肋条，浮图饰或其它厚的部位。这样的铸件可以被认为是具有“标准”厚度，这些种类的铸件应该采用标准厚度。如果铸件有距浇口最远的薄部位，在中应采用该薄部位的厚度作为厚度系数。另一种情况是型腔薄的部位位于浇口的附近，而最厚的部位却距浇口最远。这种情况下，如果最厚的部分也是标准厚度，就应采用标准厚度。否则，通常最好的做法是使用平均厚度 。
3 允许的最小充填速度的计算 虽然 ，过高 的充填速度会产生卷气 、漩涡[7]，使 铸件产生气孔及氧化夹杂的缺陷 ，冲刷模具型腔加 剧模具的磨损等 问题 ，但是 ，过低 的充填速度 同样 会 带来铸件 的一 系列 质量问题 ，诸如 ：冷 隔 、欠铸等 ；那么 ，允许 的最小充填速度又与哪些 因素有关呢?G．Lieby和 L．Frommer的研究指出 ：内浇 口的厚 度影响着金属液滴的形成 ，一较薄的金属流从内浇 口射出 ，并迅速变厚 ，在极短 的时间后 形成延续伸 展的“结 ”，这个“结 ”随射 流向前运动并最终雾化 ， 金属射流从 内浇 口流出的最小充填速度为[6]： (3) 式中： Wamin一 最小充填速度 ，m／s；Vm一是液态金属的动力黏度 ，m2／s；σm一 表 面张力 ，N／m；ρm一 密度 ，kg／m ；d— 内浇口厚度 ，m。 为保证雾化要求，一般要将计算出的数值扩大 1.3～1.5倍作为工艺窗 口的参数。 1．4 实 际案例 应 用 在计算上述工艺窗的参数之前 ，往往 已经确定 了压铸机 的各种参数 ，因此 ，完成 了上述四条工艺 窗 口边界线 的计算之后 ，就可 以画 出一个完整的 P—Q2图 了。 下面以一个铝合金实际案例进行计算 ，并将经 验设定值列在该图示上做 出对比。 铸件参数：材质 ADC12，壁厚 3mm，总重量 865g， 内浇 口面积 200mm2，内浇 口厚度 1．8mm． 设备参数 ：压铸机 DCC280，压射缸直径 110mm， 最大空压射速度 6m／s（设定实际最大压身寸速度45m／s ）， 储能压力 12．5MPa，Cd：开放系数取 0．5，模具温度 200℃，浇注温度 650oC，冲头直径 60mm． 根据上述参数 ，利用前面所列出的公式 ，可 以计 算 出这个系统所能达到的最短填充时间为 34．6ms，系统允许的最长填充时间为 54．4ms；最大充速度 54．05m／s，允许 的最小充 填速度 27．93m／s；画出 P-Q 图如图 2所示(各条线的意义参见图 1)．
图 2中的三个虚线所示 的长方形① 、② 、③ 是 依据经验值画出的工艺窗(具体数值见前 言部分 )， 这三个工艺 窗与计算得 出的工艺窗 口的差距是十 分明显的 ，这些经验值设定的工艺窗 口分别部分地 覆盖 了计算得出的工艺窗口。 从图 2可以看 出，工艺点 B和工艺点 F虽然分 别处于经验数据画出的工艺窗①和③中，但是 ，这 两处工艺 点已经超 出了这个压铸 系统本身 的工艺窗口范围，在这两个工艺点上是不可能生产出合格 产品的；工艺点 C和工艺点 D虽然处于这个压铸系 统本身的工艺窗 口范围，但是 ，这两个工艺点 比较接近工艺窗口的边缘 ，在压铸系统 的诸多因素(如 ： 合金液温度 、压射冲头的磨损 、模具温度 、脱模剂喷 涂量等 )发生 波动 时 ，可能导致压铸工艺超出了工 艺 窗口的范 围，造成铸件的报废 ；因此 ，最佳 的工艺 点应选 择 工艺点 D。 这个图形 同时也揭示 了，P-Q2 图实际应用中的 时而管用 ，时而失效 的原 因所在 ，从理论上解释 了 这个问题 的产 生主要在 于经验设定 的工艺窗 口与 系统本身所具有的工艺窗 口的不完全重合。