## 第一页压铸工艺参数表 2027
|  |  |  | 压铸件生产操作工艺规程（示例） | [44 empty] | 第1页 |  |  |  |  | 共3页
一、压铸生产工艺参数表（示例） | [27 empty] | 编制 |  |  | 刘工 | [5 empty] | 审核 |  | 李工 |  |  |  |  | 批准 |  | 张总 |  |  |  | 日期 |  | 2026.7.2
（公司名称） | [10 empty] | 文件号 |  |  |  | 压铸-1-0 |  |  |  | 工序号 |  |  |  | 10
编制日期 |  |  |  | 2025.10.1 |  |  |  | 修改日期 | [5 empty] | 2026.7.2 | [5 empty] | 修正码 |  |  |  | A/1 |  |  |  |  | 冲头直径 | [5 empty] | φ 70 |  |  | 压铸机编号 | [6 empty] | 23 |  |  | 压铸机吨位 |  |  | 800 |  |  |  |  | 吨
品 号 |  |  | AE2025-10 | [12 empty] | 客户 |  |  |  |  | 压铸工艺大奖赛 | [7 empty] | 料饼厚度 | [5 empty] | 20±5 |  |  | 压铸机参数编号 | [6 empty] | 12 |  |  | 喷涂机参数编号 | [5 empty] | 6
品 名 |  |  | 端盖 | [12 empty] | 版本号 |  |  |  |  | A1 |  |  | 一模几件 |  |  |  |  | 1 |  |  |  |  | 铝合金材料 |  |  |  |  | YL113 | [7 empty] | 铝液温度 |  | 夏天 |  | 640 |  |  | ±10 |  | ℃
模次号 |  |  | M6 | [12 empty] | 模次号 |  |  |  |  | 5 |  |  | 滑块数 |  |  |  |  | 1 |  |  |  |  | 离型剂牌号配比 |  |  |  |  | A958 ， 1:100 | [9 empty] | 春秋 |  | 650 |  |  | ±10 |  | ℃
压铸工艺 |  |  | 真空压铸 | [12 empty] | 循环时间 |  |  |  |  | 55 ±3 |  |  | 油缸数 |  |  |  |  | 2 |  |  |  |  | 冲头油牌号 |  |  |  |  | PL36 | [9 empty] | 冬天 |  | 655 |  |  | ±10 |  | ℃
实时控制参数 |  | 压射阶段 |  |  | 1低速 |  | 2低速 |  |  |  |  | 3低速 |  |  |  |  | 4低速 |  |  |  | 5低速 |  |  |  | 6高速开始 |  |  |  |  | 7高速一 | [5 empty] | 8高速二 |  |  | 9高速三 |  |  |  | 10高速四 |  |  |  | 11减速 |  | 12原点 |  |  |  |  | 13停止
|  | 位置（mm) |  |  | 50 | ±10 | 120 |  | ±10 |  |  | 200 |  | ±10 |  |  | 300 | ±10 |  |  |  | ±10 |  |  | 360 |  | ±10 |  |  | 370 |  |  | ±10 |  |  | 450 | ±10 |  | 460 |  | ±10 |  | 570 |  | ±10 |  | 580 | ±10 | 640 |  | ±10 |  |  | 710 |  | ±10
|  | 速度设定（m/s） |  |  | 0.1 | ±0.1 | 0.2 |  | ±0.1 |  |  | 0.3 |  | ±0.1 |  |  | 0.35 | ±0.1 |  |  |  | ±0.1 |  |  | 0.4 |  | ±0.1 |  |  | 3.5 |  |  | ±0.3 |  |  | 3.5 | ±0.3 |  | 6.3 |  | ±0.3 |  | 6.3 |  | ±0.3 |  | 2.5 | ±0.3 | 0.6 |  | ±0.3 |  |  | 0
|  | 实测值（m/s） |  |  | 0.1 | ±0.1 | 0.19 |  | ±0.1 |  |  | 0.28 |  | ±0.1 |  |  | 0.34 | ±0.1 |  |  |  | ±0.1 |  |  | 0.38 |  | ±0.1 |  |  | 3.4 |  |  | ±0.3 |  |  | 3.4 | ±0.3 |  | 6.2 |  | ±0.3 |  | 6.2 |  | ±0.3 |  | 2.7 | ±0.3 | 0.5 |  | ±0.3 |  |  | 0
常规压铸 参 数 |  | 压射阶段 |  |  | 1 慢速 |  |  | 2 慢速 |  |  |  |  | 3 一快 |  |  |  |  | 4 二快 |  |  |  |  | 5 减速 | [5 empty] | 6 增压 | [6 empty] | 7 原点 |  |  |  | 8 跟踪 |  |  |  | 高速蓄能压力 | [5 empty] | 15.5 |  |  | ±1 |  | MPa
|  | 位置（mm) | [10 empty] | 160 |  |  | ±10 |  | 220 |  |  | ±10 |  | 250 |  |  | ±10 |  |  | 250 |  |  | ±10 |  |  |  | 315 | ±10 |  |  | 340 |  | ±10 |  | 增压蓄能压力 | [5 empty] | 15 |  |  | ±1 |  | MPa
|  | 速度设定（m/s） |  |  | 65 | ±10 | [6 empty] | 2.5 |  |  | ±1 圈 |  | 5.06 |  |  | ±1圈 |  |  |  |  | ±1 圈 |  |  | 4.04 |  |  | ±1 圈 | [11 empty] | 压射缸实测表压 | [5 empty] | 37 |  |  | ±2 |  | MPa
|  | 实测值（m/s） |  |  | 0.18 | ±0.1 | [6 empty] | 0.25 |  |  | ±0.1 |  | 2.6 |  |  | ±0.5 |  | 1.5 |  |  | ±0.1 |  |  | 40±20（ms） | [6 empty] | （空打行程） |  |  |  | （停止位置） |  |  |  | 增压触发压力 | [5 empty] | 45 |  |  | ±10 |  | MPa
其余参数 |  | 前吹气时间 |  |  |  | 1.5 |  | ±1 |  | s |  |  | 浇勺规格 | [6 empty] | 3 号 |  | 8 |  |  | kg |  |  | 模具厚度 | [8 empty] | 855 |  |  | ±5 |  | mm |  | 待压射延时时间 | [5 empty] | 0.5 |  |  | ±0.3 |  | s
|  | 定喷涂时间 |  |  |  | 2.5 |  | ±1 |  | s |  |  | 浇注量 | [6 empty] | 7.2 |  | ±2 |  |  | kg |  |  | 合模力 | [8 empty] | 800 |  |  | ±10 |  | 吨 |  | 增压持压时间 | [5 empty] | 4 |  |  | ±1 |  | s
|  | 动喷涂时间 |  |  |  | 3 |  | ±1 |  | s |  |  | 炉上待机时间 | [6 empty] | 18 |  | ±3 |  |  | s |  |  | 顶出位置 | [8 empty] | 45 |  |  | ±5 |  | mm |  | 开模冷却时间 | [5 empty] | 5 |  |  | ±1 |  | s
|  | 喷涂后吹气时间 |  |  |  | 2.5 |  | ±1 |  | s |  |  | 浇勺炉中时间 | [6 empty] | 4 |  | ±1 |  |  | s |  |  | 顶出延时 | [8 empty] | 0 |  |  | ±0.5 |  | s
|  | 上升吹气时间 |  |  |  | 3.5 |  | ±2 |  | s |  |  | 舀料计量时间 | [6 empty] | 0.7 |  | ±0.3 |  |  | s |  |  | 顶杆退回延时 | [8 empty] | 6 |  |  | ±2 |  | s
选别参数 |  | 监视项目 |  |  | 慢速速度 |  | 快速速度 |  |  |  |  | 快速起点 |  |  |  |  | 料饼厚 |  |  | 铸造压力 |  |  |  | 增压时间 |  |  |  |  | 真空压铸参数 |  |  | 真空罐压力(mbar) | [8 empty] | ≤ 50 |  |  |  | 铸件照片：
|  | 最大值 |  |  | 0.48 |  | 6.5 |  |  |  |  | 370 |  |  |  |  | 35 |  |  | 90 |  |  |  | 60 | [7 empty] | 模具真空压力 (mbar) | [8 empty] | ≤ 100
|  | 基本值 |  |  | 0.38 |  | 6 |  |  |  |  | 360 |  |  |  |  | 28 |  |  | 80 |  |  |  | 40 | [7 empty] | 真空开始时间(s/mm) | [8 empty] | 0.5±0.2
|  | 最小值 |  |  | 0.28 |  | 5.5 |  |  |  |  | 350 |  |  |  |  | 21 |  |  | 70 |  |  |  | 10 | [7 empty] | 真空停止时间(s/mm) | [8 empty] | 2.35
|  | 选别 |  |  | ON |  | ON |  |  |  |  | ON |  |  |  |  | ON |  |  | ON |  |  |  | ON | [7 empty] | 管道吹气开始时间(s) | [8 empty] | 18
|  | 修正 |  |  | OFF |  | ON |  |  |  |  | OFF |  |  |  |  | ON |  |  | OFF |  |  |  | ON | [7 empty] | 管道吹气持续时间(s) | [8 empty] | 3
注：1.字体加粗的是受控参数，需要每班检查点检。其余部分参数允许在20%内变更，但需请示工艺员确认允许。 2.如果没有或不需要的参数，该处空白不填写任何符号及文字。 3.参数的计量单位符号，应该与所使用机器设备上的一样，以便识别和点检。 4.铸件照片，是要带有浇注系统及溢流包的照片。
Note on G17: zunjian.liu: 常规压铸 实时控制 真空压铸 低速压铸

## 第一页的参数注释2027
表5-8压铸生产工艺参数表使用及说明（示例）
压铸件生产操作工艺规程（示例）的参数注释 | [37 empty] | 第2页 |  |  |  | 共3页
一、压铸生产工艺参数表 | [19 empty] | 编制 |  |  | 刘工 |  |  |  | 审核 |  | 李工 |  |  |  | 批准 |  | 张总 |  |  |  | 日期 |  | 2025.10.1
（公司名称） | [6 empty] | 文件号 |  |  | 压铸-1-0 |  |  |  | 工序号 |  |  | 10
编制日期 |  |  | 2025.10.1 |  |  | 修改日期 | [8 empty] | 修正码 |  |  | A/0 |  |  | 冲头直径 |  |  |  | Φ 70 |  |  | 压铸机编号 | [5 empty] | 23 |  |  | 压铸机吨位 |  |  | 800 |  |  |  | 吨
品 号 |  | AE2025-10 | [8 empty] | 客户 |  |  |  |  | 压铸工艺大奖赛 |  |  |  |  | 料饼厚度 |  |  |  | 20±5 |  |  | 压铸机参数编号 | [5 empty] | 12 |  |  | 喷涂机参数编号 |  |  |  |  | 6
品 名 |  | 端盖 | [8 empty] | 版本号 |  |  |  |  | A1 |  | 一模几件 |  |  | 1 |  |  | 铝合金材料 |  |  |  |  | YL113 | [6 empty] | 铝液温度 |  | 夏天 |  | 640 |  | ±10 |  | ℃
模次号 |  | M6 | [8 empty] | 模次号 |  |  |  |  | 5 |  | 滑块数 |  |  | 1 |  |  | 离型剂牌号配比 |  |  |  |  | A958 ， 1:100 | [8 empty] | 春秋 |  | 650 |  | ±10 |  | ℃
压铸工艺 |  | 真空压铸 | [8 empty] | 循环时间 |  |  |  |  | 55 ±3 |  | 油缸数 |  |  | 2 |  |  | 冲头油牌号 |  |  |  |  | PL36 | [8 empty] | 冬天 |  | 655 |  | ±10 |  | ℃
实时控制参数 | 压射阶段 |  |  | 1低速 | 2低速 |  |  | 3低速 |  |  |  | 4低速 |  |  |  | 5低速 |  |  | 6高速开始 |  |  | 7高速一 |  |  |  | 8高速二 |  |  | 9高速三 |  | 10高速四 |  |  |  |  | 11减速 |  | 12原点 |  |  |  | 13跟踪
| 位置（mm) |  |  | 1 | 2 |  |  | 3 |  |  |  | 4 |  |  |  | 5 |  |  | 6 |  |  | 7 |  |  |  | 8 |  |  | 9 |  | 10 |  |  |  |  | 11 |  | 12 |  |  |  | 13
| 速度设定（m/s） |  |  | 14 | 15 |  |  | 16 |  |  |  | 17 |  |  |  | 18 |  |  | 19 |  |  | 20 |  |  |  | 21 |  |  | 22 |  | 23 |  |  |  |  | 24 |  | 25
| 实测值（m/s） |  |  | 26 | 27 |  |  | 28 |  |  |  | 29 |  |  |  | 30 |  |  | 31 |  |  | 32 |  |  |  | 33 |  |  | 34 |  | 35 |  |  |  |  | 36
常规压铸 参 数 | 压射阶段 |  |  | 1 慢速 |  | 2 慢速 |  |  | 3 一快 |  |  |  | 4 二快 |  |  |  | 5 减速 |  |  |  | 6 增压 |  |  |  |  | 7 原点 |  |  |  | 8 跟踪 |  |  | 高速蓄能压力 | [5 empty] | 60 |  |  |  | MPa
| 位置（mm) |  |  | 38 |  | 39 |  |  | 40 |  |  |  | 41 |  |  |  | 42 |  |  |  | 43 |  |  |  |  | 44 |  |  |  | 45 |  |  | 增压蓄能压力 | [5 empty] | 61 |  |  |  | MPa
| 速度设定（m/s） |  |  | 46 |  | 47 |  |  | 48 |  |  |  | 49 |  |  |  | 50 |  |  |  | 51 |  |  |  |  | 52 |  |  |  | 53 |  |  | 压射缸实测表压 | [5 empty] | 62 |  |  |  | MPa
| 实测值（m/s） |  |  | 54 |  | 55 |  |  | 56 |  |  |  | 57 |  |  |  | 58 |  |  |  | 59 | [11 empty] | 增压触发压力 | [5 empty] | 63 |  |  |  | MPa
工艺规程中各个位置的参数说明 1、2、3、4、5、6是低数各段的位置点，其中位置6也是高速压射的开始位置点。 7、8、9、10是各高速位置点。其中位置点7的位置与位置点6之间的距离大小，会影响高速的加速速度，薄壁件的距离应尽量小。 11是减速位置点：是快速速度下降减速后的位置。晚于位置点10的距离越小，需要减速速度下降的越快，越难以达到良好的减速效果。减速位置点11要比快速压射停止位早（20±20）mm，减速位置越早，减速效果越好。12是原点位置：模具合模到位、低速空压射冲头前进到位，冲头到分流锥端部停止的压射位置，是参考值。 | [7 empty] | 13是开模后压射冲头跟踪后停止位置：数值为原点位置 +（20～30）mm ，根据定模厚度、分流锥长度能推出料饼即可，是参考值。14、15、16、17、18、19是各位置点的低速设定速度，配合低速位置点位置，让低速速度的压射曲线程直线上升。20、21、22、23是各快速位置点的快速速度设定值，各点的速度大小根据压铸件充填速度需要而设定。24是减速速度的设定值，一般是高速速度设定值的一半。是受控参数。25是原点位置的速度设定值。如果压铸机开模时压冲头的跟踪速度是使用此速度，此速度的设定值一般为（0.4～0.6）m/s。是不受控参数。26、27、28、29、30、31是慢速阶段各位置点慢速速度实测值，是受控参数。 | [11 empty] | 32、33、34、35是快速各位置点的速度实测值。是受控参数。36是减速速度的实测值。可以是受控参数。38、39是低数各段的位置点。40是一快开始的位置点。41是二快开始的位置点。42是减速开始的位置点。43是增压开始的位置点。44是原点位置：模具合模到位、低速空压射冲头前进到位，冲头到分流锥端部停止的压射位置，是参考值。45是开模后压射冲头跟踪后停止位置：数值为原点位置 +（20～30）mm ，根据定模厚度、分流锥长度能推出料饼即可，是参考值。46、47是是各快速位置点的快速速度设定值。48是一快速度的设定值。49是二快速度的设定值。 | [11 empty] | 50是减速速度的设定值。51是增压阀开度的开度，即增压上升速度或增压上升时间的设定值。52是原点位置的速度设定值。如果压铸机开模时压冲头的跟踪速度是使用此速度，此速度的设定值一般为0.4～0.6m/s。是不受控参数。53是开模后压射冲头跟踪后停止位置：数值为原点位置 +（20～30）mm ，根据定模厚度、分流锥长度能推出料饼即可。是参考值。54、55是低速各位置点低速速度实测值。是受控参数。56是一快速度的实测值。57是二快速度的实测值。58是减速后减速速度的实测值。59是增压时间的实测值=增压延迟时间+增压上升时间。60、61是高速和增压蓄能器设定压力。62是高速压射缸实测的最大压力。63是压铸机选用压力增压模式时，压力增压的启动值。
Note on G17: zunjian.liu: 常规压铸 实时控制 真空压铸 低速压铸

## 第2、3页 压铸工艺操作规范
压铸件生产操作工艺规程
|  | 二、压铸生产操作规程 | 第2页 | 共3页
1、压铸合金熔炼操作规范，需写出以下内容等 压铸合金液熔化炉的结构及工作原理，原材料新旧料的配比，炉料添加的方法，合金液熔化温度，合金液精炼的温度、操作方法等，合金液保温炉的保温温度（或浇注温度）。 压铸合金液的浇注方式及浇注有关的参数。 2、压铸工艺参数设定及点检参考以下内容 2.1 《压铸件生产操作工艺规程》是规定的受控文件。压铸机工艺参数的设定，必须按《 压铸生产工艺参数表》中设定工艺参数执行。工艺参数中一种是一个基本参数和参数公差，另一种是一个参数范围，在设定参数时，开始都是设定为基本参数，或设定某参数范围的中间值参数，如2.5±0.5，设定为2.5；如230±10设定为230； 如5～7，设定为6；又如3～4设定为3.5 。如果原点位置发生变化，要按原点位置的大小，变更相应的压射位置参数。 2.2 对压铸工艺的点检检查确认：每班由操作人员，对压铸机的生产情况，包括产品质量、操作、工艺参数的实际执行数据，对压铸设备及模具运行、使用的可靠性，每班进行一次点检检查确认，并如实地做出记录并签名。点检中发现问题的要立即处理解决好，不能立即解决好的问题，要让工艺员确认允许，未经允许不许带着隐患进行生产。 3、压铸模具安装及使用点检，需写出以下内容等 3.1、模具安装时,动定模不许有异物，或高出。 3.2、模具压板是否有松动(包括切边模压板）。 3.3、模具顶板回拉杆不得有脱落或松动,回拉时应同步。 3.4、确认模具、模具压射室、压射头冷却水是否按规定连接、打开、畅通，是否有漏水。 3.5、手动慢速运行中子,检查滑块是否有异常声响。 3.6、模具顶杆顶出与拉回时,是否有异常声音。 3.7、每班用钢丝刷清理一次模具分型面的脱模剂积垢，铲除分型面的粘铝，清除滑块槽的粘铝。
4、压铸脱模剂及冲头油喷涂操作填写，参考以下内容 4.1、模具的型腔、型芯、滑块、浇道、分流锥和容易粘模的渣包的位置都要喷涂涂料。 4.2、喷涂时间：型腔和抽芯、滑块未标注部位的喷涂最少时间为 0.8～1.2 s。没有脱模要求的位置为0.3～0.6 s，有脱模要求的位置为0.5～0.8秒，有可能粘模的位置为0.8～1.0 s，有粘模的位置和内浇口冲刷的部位为1.0～1.5 s,是冷却+喷涂的位置为1.5～2.0 s。如果用两个喷头同时喷涂一个位置时，喷涂时间可以减少四分之一秒。 4.3、喷涂之后吹气时间：浇道、型腔、型芯和抽芯滑块未标注的每个部位要吹气的最少时间1～1.5 s。比较深的型腔和深的滑块槽部位需要较长的吹气时间1.5～2秒，对喷涂后要增加吹气的位置的吹气时间1～2 s，要加强吹气的位置的吹气时间1.5～3 s。分型面的每个部位要吹气的最少时间为0.3 s。用铜管喷涂吹气，对模具比较大的、型腔复杂的、产品有气孔要求的总吹气时间要在2～4 s。喷头上升过程中要一直吹气到离开模具之后才可以结束吹气。 4.4、压射冲头油的用量：用毫升计量。冲头油以雾状均匀喷入压射室，喷涂量的多少，以压射冲头在压射室运动顺畅、不卡滞的最少量，压铸的料饼周围不能有发黑的现象，浇注的合金液不能有冒火的现象为宜。 5、模具预热及热模数规定 5.1、模具温度的测量，要在产品脱出模具之后，用红外线测温仪在距离模具4 m之内，3 s内测量出模具指定部位的表面温度 。每2小时测量一次，并填写记录测量的温度和测量的时间。 5.2、模具预热：可以使用液化气火焰烘烤预热模具，也可以使用模温机预热模具，模具预热温度为100～180 ℃。 5.3、热模数：模具预热后最初开始压铸，每班作业开始前压铸低速12模.高速8模产品作为热模品，增压后压铸前5模作为不良品。生产过程中,出现较短时间停机时的压铸热模数规定如下: 停机时间(分) ≤1～2 ＞2～5 ＞5～10 ＞10～20 ＞20～30 ＞30 热模模数 ＞ 3 ＞3～6 ＞6～10 ＞10～15 ＞15～20 ＞25
压铸件生产操作工艺规程
|  | 二、压铸生产操作规程 | 第3页 | 共3页
6、设备点检，主要点检以下内容 ①安全门防护开关信号是否正常。 ②冲头润滑油的喷口是否在正确位置，用量是否恰当。 ③打开气源后设备各部位是否有漏气现象。 ④开机运行中观察设备各部位是否有漏油现象。 ⑤设备运行时是否有异常声音。 ⑥润滑油油箱油量是否在中线以上。 ⑦铸件取出检测接触恰当，信号正常。 ⑧浇注机液面检测头不得有严重积铝现象。 ⑨铸件取出装置运行时无甩掉铸件的现象。 ⑩脱模剂喷涂雾化是合适，停止时喷管不应有漏水现象。 ⑾压射杆联接装置（哈夫）是否松动、螺钉是否缺少。 ⑿检查保温炉铝液温度设定值与铸件工艺规定是否一致。 ⒀保温炉烟囱不要冒黑烟，火苗是不外溢。 ⒁熔化炉要求风机压力4～6 kPa,天燃气气压4～10 kPa。 ⒂保温炉报警灯工作状态是否正常。 ⒃保温炉铝液液面高度检测信号正常。 7、其它项目操作规范 压铸机操作使用 真空压铸设备使用 模温机使用 模具冷却水设备使用 局部挤压使用 铸件切边模、切边机使用 8、压铸生产操作安全注意事项（根据自己了解的内容进行填写）