## 外观检验规程1
压铸件外观检验规程（模板1） |  |  |  |  | 编 制 | 审 批
[5 empty] | 刘 工 | 王 工
|  | 共 1 页 | 第 1 页
产品号： A2026-2 |  | 产品名： 轴盖 | 版本号：A/0 |  | 日 期： 2025.08.06
检查规范 | 1、目视：整体外观无冷隔、拉伤、裂纹、发黑、变形、色差、碰伤等缺陷。 2、目视：黑色嵌件表面光滑，无划痕、碰伤、锈斑、倒装、松动。 3、目视：排气槽及内浇口处无裂纹、严重缺损、深不见底的缩孔及气孔。 4、目视：分型面无明显段差，披峰不宜过厚。 5、剖切/刻度放大镜：气孔≤Φ1mm,在截面区域<5%（每2小时/1模）。 6、目视：所有字符及日期刻印清晰完整，无缺损。 7、目视/卡尺：所有顶针迹在要求范围内。 |  |  | 注意事项 | 1、本产品与34500006共同使用24200004A嵌件图。 2、本产品与34500006相似,区别在于侧面肋条位置；本产品的肋条在ADC-12字样偏左位置。
重点检测部位：
说明：压铸检验规程，由公司的品质担当负责编制，编制内容的依据是产品图纸的技术要求，与客户交流的技术要求，在生产交货的过程中客户验收产品时提出的一些验收要求，并根据压铸生产的产品会出现的一些实际现象。编写的内容要结合实际，要具体、明确，看起来清晰、易懂。
日期刻印：以时钟方向分四个季度每月打点，每格3点。中间为数字，代表铸造年份。
模号:清晰无缺损。
6-顶针迹:±0.2
孔口：倒角完好，无拉模引起的变形。
内腔壁:
1、无肉眼清晰可辩的冷隔。
2、台阶处无多肉,无拉模引起的缺损。
3、底面R角连接处无裂纹。
字符-1：0867 2010-001
嵌件:
1、飞边不宜过厚，无嵌披峰现象。
2、结合处平齐，无明显段差。
外框:
1.轮廓完整，无变形、碰伤。
2.圆口端平面平整，无汤回、缺损、多肉及段差。
解剖：产品内部检查切割位置线。
字符-2：
ADC-12
2-凸台：外形轮廓清晰，无变形、拉模及冷隔。
嵌件：1、不允许被飞边包住。
2、嵌件底部平面必须清晰可见。
3、嵌件齐平，不能高出基准平面。
三角孔/镶块:
1、轮廓清晰完整，无多肉、嵌披峰。
2、镶块分型面无明显段差。
内浇口/排气槽：
1、不允许有深不见底的气孔、缩孔。
2、无内浇口冲蚀引起的外形轮廓变形。
3、允许大小深度在φ0.5mm以内的缺损、孔洞。
4、允许飞边残留高度在1mm以下。
腰形孔：无拉模引起的基准面变形。
基准面：无汤回、变形、凸起、凹陷。无模具龟裂引起的毛刺。
肋条:轮廓清晰完整，无缺损、变形。

## 外观检验规程2
压铸件外观检验规程（模板2） |  |  |  | 编 制 |  | 审 批
|  |  |  | 刘 工 |  | 王 工
|  | 共 1 页 | 第 1 页
产品号： A2026-1 |  | 产品名： 端盖 | 版本号：A/0 | 日 期： 2025.08.06
检查规范 | 1、目视：所有型芯孔无冷隔、拉伤、粘模、变形，台阶与倒角完整等。 2、目视：外观无冷隔、发黑、拉伤、粘模、多肉、缺肉、变形、裂纹、油污等。 3、目视：内浇口、溢流口处无缺损及深不见底的缩孔、气孔，残留高小于0.5mm。 4、目视：所有字符清晰完整,无缺损。 5、目视/卡尺：所有顶针迹在要求范围内。 |  |  | 注意事项 | 限度样品见电机系列产品。
缺陷客户投诉记录 |  | 重点检测部位 |  | 压铸件缺陷状况履历
说明：压铸检验规程，由公司的品质担当负责编制，编制内容的依据是产品图纸的技术要求，与客户交流的技术要求，在生产交货的过程中客户验收产品时提出的一些验收要求，并根据压铸生产的产品会出现的一些实际现象。编写的内容要结合实际，要具体、明确，看起来清晰、易懂。
★
孔无变形、口面无碰伤、缺损、无冷隔、多肉。
孔壁内无冷隔、拉伤、粘模、缺肉、多肉。
内廓无变形
★
★
★
标有★的面为基准面，段差在0.1以下，基准面上不允许有多肉、碰伤等影响平面平整的缺陷。
所有的孔内无冷隔、拉伤、粘模、弯曲变形、缩凹,倒角完整无变形,无缺肉。
顶针迹－0.5～0
产品号及模号清晰
散热片无变形，无严重毛刺
外观面清晰，不允许有脱皮、冷隔、气泡、发黑（油污）现象及严重毛刺。
基准面有凸点
孔口缺肉
表面拉伤
窗口变形
外形变形
挂角孔内粘模拉伤
孔拉伤凸起
起皮脱落
轴承孔内多肉
表面冷隔引起脱皮
孔内压伤
表面粘模

## 自检记录单
压铸件外观自检记录单
品号： A2026-1 |  |  |  | 名称：端盖 |  |  | 2025 年 8 月 6 日
班次：早班 | 缺陷项目编号 | [8 empty] | 检查人
检查时分 | 1 | 2 | 3 | 4 | 5 | 6 | 7 | 8 | 9
例如 8:25 | 0 | 2 | 0 | 0 | 0 | 2 | 0 | 1 | 0 | 吴小七
9:31 | 0 | 1 | 0 | 1 | 0 | 0 | 2 | 0 | 0 | 李大正
合 计 | 0 | 3 | 0 | 1 | 0 | 2 | 2 | 1 | 0 | 9
品号： |  |  |  | 名称： |  |  | 年 月 日
班次： | 项目编号 | [8 empty] | 检查人
检查时分 | 1 | 2 | 3 | 4 | 5 | 6 | 7 | 8 | 9
合 计
品号： |  |  |  | 名称： |  |  | 年 月 日
班次： | 项目编号 | [8 empty] | 检查人
检查时分 | 1 | 2 | 3 | 4 | 5 | 6 | 7 | 8 | 9
合 计
自检频率： | 每小时自检10模 | [6 empty] | 记录标记方法： 合格的标记“0” 有缺陷的标记“件数”
项目编号说明： | 1、铸件表面无粘模、粘模拉伤。 2、铸件表面无冷隔、流痕。 3、铸件整体无缺损、多肉。模号清晰完整，无缺损、粘模。 4、铸件外形各处无变形、段差，分型面无段差。 5、铸件内部检查气孔、气孔不超标。 6、内浇口、溢流口无缩孔、气孔不超标。 7、铸件内部无披缝。 8、表面没有油污、发黑。 9、件手取出的铸件排气槽完整，排气槽不粘模。